## Лотки
Водоотводные лотки
Наименование: | Лоток водоотводный | Лоток водоотводный приемочный (торцевой)
Соответствие требованиям: | ГОСТ 17608-2017 | ГОСТ 17608-2017
Размеры: | 600х300х80 | 600х300х80
Вес 1шт., кг.: | 30 | 31
Плотность, кг/м3 | 2250 | 2250
Класс бетона: | В30 | В30
Класс по прочн. на растяж. при изгибе, не менее: | 4 | 4
Марка по истираемости, не более: | G1 | G1
Водопоглощение, не более, % | Не более 6 | Не более 6
Марка по морозостойкости | F200 | F200
Удел. Эффект. Естеств. Радионуклидов, БК/кг | 1 класс | 1 класс
Расход материалов
Штук на поддоне: | 54 | 54
Кол-во в 1 м.кв.: | 5.56 | 5.56
М.кв. на 1 поддоне: | 9.71 | 9.71
Вес 1поддона, кг.: | 1640 | 1700