## Плитка 100 мм
Терминальная плитка высотой 100мм Назначение: зоны высокой нагрузки (порты и доки)
Наименование: | Плитка терминальная "Трилистник" 4Ф.10 Eskоo-Six, (Г.1.Ф.10) | Плитка "Волна" 1Ф.10 (Г.17.Ф.10) | Газонная решетка ГР-10 100мм
Соответствие требованиям: | ГОСТ 17608-2017 (группа эксплуатации Г: Зоны высокой нагрузки, территории для стоянок грузового автотранспорта, порты и доки, проезжие части дорог.) | ГОСТ 17608-2017 (группа эксплуатации Г: Зоны высокой нагрузки, территории для стоянок грузового автотранспорта, порты и доки, проезжие части дорог.) | ГОСТ 17608-2017 (группа эксплуатации В: Дороги с малоинтенсивным движением (внутриквартальные проезды) и площади, территории стоянок легкого автотранспорта, территории АЗС, тротуары магистральных улиц, пешеходные площади и посадочные площадки общественного транспорта, велосипедные дорожки, Тротуары улиц местного значения, пешеходные и садово-парковые дорожки, газоны, придомовые территории частных строений, эксплуатируемые кровли зданий и сооружений.)
Размеры: | 197х197х100 | 225х112,5х100 | 598х398х100
Вес 1шт., кг.: | 5.85 | 5.6 | 32
Плотность, кг/м3.: | 2350 | 2350 | 2250
Класс бетона по прочности на сжатие, Мпа: | В40 | В40 | В30
Класс бетона по прочности на растяжение при изгибе, Мпа: | Не менее Вtb4,8 | Не менее Вtb4,8 | -
Водопоглощение, не менее, %: | Не более 5 | Не более 5 | Не более 5
Истираемость, г./кв.см: | Не более 0,7 (G1) | Не более 0,7 (G1) | -
Марка по морозостойкости: | F2300 | F2300 | F2200
Удел. Эффект. Естеств. Радионуклидов, БК/кг.: | 1 класс | 1 класс | 1 класс
Расход материалов
Штук на поддоне: | 324 | 315 | 45
Кол-во в 1 м.кв.: | 38.5 | 39.4 | 4.17
М.кв. на 1 поддоне: | 8.42 | 7.994924 | 10.79137
Вес 1поддона, кг.: | 1930 | 1820 | 1460